## Лист1
Комментарии
На листах "SO2" и "H2S" представлены аппроксимирующие
формулы, связанные с очисткой дымовых газов от SO2. На листе
"SO2" показана формула, построенная для однофакторной
зависимости. Несмотря на эту однофакторность, зависимость очень
плохо воспроизводится программами аппроксимации. В данном
случае, для ее построения был применен индивидуальный (не
основанный на каких-то стандартных методах) подход.
Двухфакторная зависимость, представленная аппроксимацией на
листе "SO2", достаточно сложна и требует при ее построении
только индивидуального подхода. Для программ аппроксимации
подобное построение практически не доступно (или доступно только
для программ с элементами искусственного интеллекта).

## SO2
Очистка дымовых газов
t | Stob | Аппроксимация | Аппроксимирующая формула:
oC | % | % | Stob=34.67+16.61225*Cos((t+900)^1.9/238100)
400 | 19 | 18.92021
600 | 32 | 31.9503
800 | 49 | 49.13342
900 | 51 | 51.10183
1000 | 46 | 45.71778
1200 | 23 | 23.16509
Зависимость степени улавливания SO2 (обессерения - Stob,%)
из дымовых газов с помощью присадок от температуры в топке.
Присадка CaO-MgO (1:1 в молях). Присадки вводились в зону горения топки.
В производственных условиях опыты проводились в на котле 140 т/ч
при сжигании мазута с содержанием серы 1.9%, 1964г.

## H2S
Зависимость полноты восстановления SO2 (ar,%) от содержания
H2S (Ch2s,%) и температуры катализатора (t, oC)
t | Ch2s | ar | Аппроксимация
oC | % | % | % |  | Аппроксимирующая формула:
80 | 15 | 40 | 40.57498 | ar=-1065.35+1116.43*t^0.2-1024.57/Ch2s^0.1+243.1035*t^0.24/Ch2s-111.11*t^0.5/Ch2s^0.06+0.132662*Cos(t/150)*Cos(Ch2s/1.94)*Exp(450/t)
100 | 15 | 63 | 63.10649
133 | 15 | 88 | 85.58373
150 | 15 | 92 | 91.76514
200 | 15 | 94 | 96.64842
250 | 15 | 88 | 89.14811
300 | 15 | 74 | 74.41538
350 | 15 | 58 | 55.11622
100 | 12 | 53 | 53.17545
115 | 12 | 60 | 60.89301
150 | 12 | 74 | 73.28328
190 | 12 | 77 | 76.36157
250 | 12 | 68 | 66.56365
300 | 12 | 50 | 50.44269
345 | 12 | 31 | 32.10852
80 | 10.5 | 30 | 30.35629
100 | 10.5 | 41 | 40.17863
150 | 10.5 | 62 | 62.23831
190 | 10.5 | 66 | 65.05221
225 | 10.5 | 60 | 60.537
250 | 10.5 | 52 | 54.56335
100 | 7.5 | 6 | 7.680758
116 | 7.5 | 22 | 23.46575
135 | 7.5 | 37 | 34.36385
152 | 7.5 | 44 | 39.70655
200 | 7.5 | 41 | 41.38109
240 | 7.5 | 32 | 33.52678
300 | 7.5 | 13 | 12.7812
150 | 4.5 | 30 | 29.84217
200 | 4.5 | 29 | 31.23585
250 | 4.5 | 19 | 19.6445
288 | 4.5 | 8 | 5.765765